## 注塑机工艺点检表
精密注塑车间 - 机台每日工艺点检标准表
点检项目 | 标准工艺要求 | 检查频率 | 责任人与判定方法
射胶压力与保压参数 | 射胶压力保持 125 MPa，保压时间 8.5 秒 | 每班开机首检 | 操作员读取控制柜仪表并记录
模具预热温度 | 前模 90 ℃，后模 85 ℃，温差不超过 3 ℃ | 每 2 小时点检 | 使用红外测温仪测量模仁温度
防错治具及夹具定位 | 治具定位销完好，防错传感器指示灯点亮 | 每次换模与开机 | 目视检查并进行首件检验验证
外观品质检验 | 确认成型品无飞边、气纹、缩水或严重毛刺 | 每 30 分钟抽检 | 质检员依据标准样件比对判定